## 24种材料特征矩阵
Material | 来源 | 核心1 Formation energy / atom, Ef (eV/atom) | 核心2 Li平均Bader电荷, qLi (e) | 核心3 Li平均配位数, CN_Li | 核心4 归一化Li–X距离, d_norm | 核心5 每Li对应体积, V/N_Li (Å³/Li) | 核心6 Li–骨架电负性差, Δχ | 核心7 Band gap, Eg (eV) | 候选1 Energy above hull, E_hull (eV/atom) | 候选2 Li atomic fraction, x_Li | 候选3 Density, ρ (g/cm³) | 候选4 Volume / atom, V/N_atom (Å³/atom) | 候选5 平均Li–X键长, d̄_Li-X (Å) | 候选6 Li–X键长标准差, σ_d (Å) | 候选7 Li–X键长范围, Δd (Å) | 候选8 Li配位数标准差, σ_CN | 候选9 平均框架电负性, χ̄_framework | 候选10 平均框架原子半径, r̄_framework | 候选11 平均原子序数, Z̄ | 候选12 平均原子质量, M̄ (g/mol-atom) | 候选13 Bulk平均ELF (3D) | 候选14 ELF≥0.8体积分数 (%) | 候选15 ELF≤0.2体积分数 (%) | 候选16 骨架电负性标准差 σ_χ | 候选17 框架含氧原子分数 xO_fw | 候选18 空位浓度 | 候选19 Li_mean_charge_loss | 候选20 vacancy_concentration_percent | Y 最低中性Li空位形成能 E_f(V_Li^0) (eV)
Li5FeO4 | https://next-gen.materialsproject.org/materials/mp-19511 | -2.042 | 0.65161 | 4 | 1.017728 | 18.79971 | 2.138 | 3.05 | 0 | 0.5 | 2.730056 | 9.399857 | 1.974393 | 0.04939695 | 0.2047336 | 0 | 3.118 | 0.792 | 7.3 | 15.4541 | 0.2743 | 6.52 | 56.56433 | 0.644 | 0.644 | 2.5 | 0.651614825 | 2.5 | 2.91205
Li6CoO4 | https://next-gen.materialsproject.org/materials/mp-18925 | -1.939 | 0.839893 | 4 | 1.021604 | 16.09294 | 2.148 | 2.4 | 0 | 0.5454545 | 2.83016 | 8.777969 | 1.981911 | 0.07335042 | 0.2002607 | 0 | 3.128 | 0.78 | 7 | 14.96084 | 0.2751 | 6.29 | 58.42556 | 0.624 | 0.624 | 4.166667 | 0.839893 | 4.166667 | 1.36774
Li2NiO2 | https://next-gen.materialsproject.org/materials/mp-19308 | -1.722 | 0.6352865 | 4 | 0.9922386 | 20.62576 | 1.95 | 0.91 | 0.003 | 0.4 | 4.209419 | 8.250302 | 1.924943 | 0.06431749 | 0.1485349 | 0 | 2.93 | 0.8533333 | 10 | 20.91428 | 0.2691 | 6.54 | 61.99405 | 0.7212489 | 0.7212489 | 6.25 | 0.6352865 | 6.25 | 2.22864
Li2CuO2 | https://next-gen.materialsproject.org/materials/mp-4711 | -1.662 | 0.7775395625 | 4 | 1.00205 | 24.09136 | 1.946667 | 0 | 0.014 | 0.4 | 3.77112 | 9.636544 | 1.943977 | 0.01773506 | 0.03547013 | 0 | 2.926667 | 0.88 | 10.2 | 21.8848 | 0.2483 | 5.62 | 64.79424 | 0.725963 | 0.725963 | 6.25 | 0.7775395625 | 6.25 | 2.5925
Li4SiO4 | https://next-gen.materialsproject.org/materials/mp-11737 | -2.675 | 0.7167294375 | 4 | 1.028938 | 20.32907 | 2.152 | 4.78 | 0 | 0.4444444 | 2.447242 | 9.035143 | 1.996139 | 0.04991479 | 0.1569785 | 0 | 3.132 | 0.75 | 6.444444 | 13.31567 | 0.3036 | 7.91 | 51.60494 | 0.616 | 0.616 | 6.25 | 0.7167294375 | 6.25 | 4.31002
Li6MnO4 | https://next-gen.materialsproject.org/materials/mp-770533 | -2.051 | 0.8164695 | 2.666667 | 0.9941243 | 16.5758 | 2.082 | 2.62 | 0.006 | 0.5454545 | 2.681012 | 9.041343 | 1.928601 | 0.0195336 | 0.05079221 | 0.942809 | 3.062 | 0.806 | 6.818182 | 14.59764 | 0.2769 | 5.96 | 55.58532 | 0.756 | 0.756 | 4.166667 | 0.8164695 | 4.166667 | 1.49936
Li6ZnO4 | https://next-gen.materialsproject.org/materials/mp-14495 | -2.036 | 0.9017117 | 4 | 1.021442 | 16.11571 | 2.102 | 3.51 | 0 | 0.5454545 | 2.936872 | 8.79039 | 1.981597 | 0.07479708 | 0.1973521 | 0 | 3.082 | 0.772 | 7.272727 | 15.54691 | 0.2798 | 6.38 | 57.58464 | 0.716 | 0.716 | 4.166667 | 0.9017117 | 4.166667 | 3.60318
Li5AlO4 | https://next-gen.materialsproject.org/materials/mp-15960 | -2.496 | 0.6673482 | 3.8 | 1.012856 | 18.07276 | 2.094 | 4.66 | 0 | 0.5 | 2.30947 | 9.036378 | 1.964941 | 0.04187632 | 0.1390007 | 0.4 | 3.074 | 0.77 | 6 | 12.56775385 | 0.301 | 7.66 | 53.00903 | 0.732 | 0.732 | 2.5 | 0.6673482 | 2.5 | 4.303
Li2MoO3 | https://next-gen.materialsproject.org/materials/mp-694855 | -2.154 | 0.7022849375 | 6 | 1.082946 | 26.71263 | 2.14 | 1.36 | 0 | 0.3333333 | 4.905506 | 8.904209 | 2.100916 | 0.07206029 | 0.2408876 | 0 | 3.12 | 0.88 | 12 | 26.3045 | 0.307 | 6.95 | 48.16327 | 0.5542563 | 0.5542563 | 6.25 | 0.7022849375 | 6.25 | 1.97143
Li8ZrO6 | https://next-gen.materialsproject.org/materials/mp-755225 | -2.463 | 0.7141275 | 3.75 | 1.023051 | 16.50941 | 2.158571 | 4.76 | 0.001 | 0.5333333 | 3.051864 | 8.805021 | 1.984718 | 0.08231532 | 0.250032 | 0.4330127 | 3.138571 | 0.8157143 | 7.466667 | 16.18253 | 0.3071 | 7.9 | 52.12946 | 0.7383462 | 0.7383462 | 6.25 | 0.7141275 | 6.25 | 3.74833
Li3BO3 | https://next-gen.materialsproject.org/materials/mp-27275 | -2.555 | 0.711189375 | 4 | 1.009342 | 19.85956 | 2.11 | 5.15 | 0 | 0.4285714 | 2.219313 | 8.511242 | 1.958123 | 0.03210758 | 0.09027025 | 0 | 3.09 | 0.705 | 5.428571 | 11.37529 | 0.3024 | 7.68 | 51.78819 | 0.6062178 | 0.6062178 | 4.166667 | 0.711189375 | 4.166667 | 4.20453
LiNO3 | https://next-gen.materialsproject.org/materials/mp-8180 | -1.387 | 0.8109805625 | 6 | 1.090813 | 46.40042 | 2.36 | 2.94 | 0 | 0.2 | 2.467309 | 9.280085 | 2.116178 | 4.631488e-08 | 1.475621e-07 | 0 | 3.34 | 0.6725 | 6.8 | 13.7888 | 0.3103 | 9.62 | 52.17143 | 0.1732051 | 0.1732051 | 6.25 | 0.8109805625 | 6.25 | 5.06723
Li2O2 | https://next-gen.materialsproject.org/materials/mp-841 | -1.65 | 0.7940488125 | 6 | 1.04743 | 15.77697 | 2.46 | 1.97 | 0 | 0.5 | 2.414348 | 7.888486 | 2.032014 | 0.08308176 | 0.1661636 | 0 | 3.44 | 0.66 | 5.5 | 11.4695 | 0.3037 | 9.72 | 53.45936 | 0 | 0 | 6.25 | 0.7940488125 | 6.25 | 3.22702
Li2O | https://next-gen.materialsproject.org/materials/mp-1960 | -2.062 | 0.872932125 | 4 | 1.038719 | 12.59817 | 2.46 | 4.9 | 0 | 0.6666667 | 1.969144 | 8.398783 | 2.015115 | 2.482534e-16 | 4.440892e-16 | 0 | 3.44 | 0.66 | 4.666667 | 9.959667 | 0.3006 | 7.26 | 52.9296875 | 0 | 0 | 6.25 | 0.872932125 | 6.25 | 3.51455
Li2S | https://next-gen.materialsproject.org/materials/mp-1153 | -1.503 | 0.7570619375 | 4 | 1.053789 | 22.78958 | 1.6 | 3.39 | 0 | 0.6666667 | 1.673685 | 15.19305 | 2.455327 | 3.421937e-16 | 1.332268e-15 | 0 | 2.58 | 1.05 | 7.333333 | 15.31333 | 0.3662 | 15.46 | 46.10969 | 0 | 0 | 6.25 | 0.7570619375 | 6.25 | 3.31389
Li3N | https://next-gen.materialsproject.org/materials/mp-2251 | -0.483 | 0.8462104 | 2.666667 | 1.027582 | 14.49913 | 2.06 | 0.98 | 0 | 0.75 | 1.329542 | 10.87435 | 2.044888 | 0.06787811 | 0.1567578 | 0.4714045 | 3.04 | 0.71 | 4 | 8.70675 | 0.3132 | 5.75 | 52.19107 | 0 | 0 | 5.555556 | 0.8462104 | 5.555556 | 1.07352
Li3P | https://next-gen.materialsproject.org/materials/mp-736 | -0.809 | 0.5070653 | 1.666667 | 1.050504 | 19.39244 | 1.21 | 0.7 | 0 | 0.75 | 1.478335 | 14.54433 | 2.468684 | 0.04003112 | 0.08171321 | 0.942809 | 2.19 | 1.07 | 6 | 12.9484405 | 0.3954 | 13.84 | 39.44856 | 0 | 0 | 5.555556 | 0.5070653 | 5.555556 | 1.69676
Li2Se | https://next-gen.materialsproject.org/materials/mp-2286 | -1.452 | 0.704107375 | 4 | 1.039246 | 26.35835 | 1.57 | 2.97 | 0 | 0.6666667 | 2.924742 | 17.57223 | 2.57733 | 2.937374e-16 | 4.440892e-16 | 0 | 2.55 | 1.2 | 13.33333 | 30.95033 | 0.3724 | 15.69 | 44.75926 | 0 | 0 | 6.25 | 0.704107375 | 6.25 | 2.96387
LiF | https://next-gen.materialsproject.org/materials/mp-1138 | -3.164 | 0.9045091875 | 6 | 1.103629 | 17.02215 | 3 | 8.72 | 0 | 0.5 | 2.530334 | 8.511076 | 2.041713575 | 0 | 0 | 0 | 3.98 | 0.57 | 6 | 12.9692015 | 0.2758 | 6.53 | 57.5375 | 0 | 0 | 6.25 | 0.9045091875 | 6.25 | 6.66684
LiC6 | https://next-gen.materialsproject.org/materials/mp-1001581 | -0.035 | 0.92015875 | 12 | 1.138506 | 58.62739 | 1.57 | 0 | 0 | 0.1428571 | 2.237735 | 8.375341 | 2.322552 | 4.053961e-16 | 4.440892e-16 | 0 | 2.55 | 0.76 | 5.571429 | 11.28657 | 0.3488 | 5.11 | 41.58025 | 2.980232e-08 | 2.980232e-08 | 6.25 | 0.92015875 | 6.25 | 0.24081
Li2C2 | https://next-gen.materialsproject.org/materials/mp-1378 | -0.1 | 0.844763125 | 2 | 1.071701 | 22.98417 | 1.57 | 3.27 | 0 | 0.5 | 1.369154 | 11.49208 | 2.186269 | 2.71948e-16 | 8.881784e-16 | 0 | 2.55 | 0.76 | 4.5 | 9.4755 | 0.3563 | 10.94 | 46.03571 | 0 | 0 | 6.25 | 0.844763125 | 6.25 | 4.19495
Li2CO3 | https://next-gen.materialsproject.org/materials/mp-3054 | -2.248 | 0.7101988125 | 4 | 0.9997895 | 28.61217 | 2.2375 | 5.06 | 0 | 0.3333333 | 2.144086 | 9.537391 | 1.939592 | 0.03878766 | 0.1062048 | 0 | 3.2175 | 0.685 | 6 | 12.31467 | 0.2963 | 8.15 | 53.25948 | 0.3853813 | 0.3853813 | 6.25 | 0.7101988125 | 6.25 | 4.84998
Li2C2O4 | https://next-gen.materialsproject.org/materials/mp-1190287 | -1.961 | 0.7890039375 | 4 | 1.049051 | 42.26592 | 2.163333 | 3.6 | 0.057 | 0.25 | 2.001679 | 10.56648 | 2.035159 | 0.03532453 | 0.09839337 | 0 | 3.143333 | 0.6933333 | 6.25 | 12.73725 | 0.2952 | 7.82 | 52.96607 | 0.41955 | 0.41955 | 6.25 | 0.7890039375 | 6.25 | 5.27144
Li2C4O4 | https://next-gen.materialsproject.org/materials/mp-546920 | -1.351 | 0.830124375 | 4 | 1.030999 | 57.89106 | 2.015 | 2.22 | 0.263 | 0.2 | 1.805936 | 11.57821 | 2.000138 | 0.01611696 | 0.03223393 | 0 | 2.995 | 0.71 | 6.2 | 12.592 | 0.2893 | 7.09 | 52.87698 | 0.445 | 0.445 | 6.25 | 0.830124375 | 6.25 | 3.87592

## 描述符说明与来源
字段 | 层级 | 来源/计算方式 | 定义/备注
Formation energy / atom, Ef | 核心1 | DFT / Materials Project | 母相形成能，统一为 eV/atom
Li平均Bader电荷, qLi | 核心2 | DFT电荷密度 + Bader | 所有Li位点Bader电荷平均值
Li平均配位数, CN_Li | 核心3 | CIF结构分析 | 对所有Li位点的最近邻配位数取平均
归一化Li–X距离, d_norm | 核心4 | CIF + 原子/离子半径表 | d_Li-X /(r_Li+r_X)；X为Li最近邻骨架元素
每Li对应体积, V/N_Li | 核心5 | CIF派生 | 晶胞体积除以晶胞内Li原子数
Li–骨架电负性差, Δχ | 核心6 | 化学式/CIF + 电负性表 | χ_framework − χ_Li；framework为非Li骨架加权平均
Band gap, Eg | 核心7 | DFT / Materials Project | 统一DFT设置或同一MP数据版本
Energy above hull, E_hull | 候选1 | DFT数据库 + 相图后处理 / MP | 相对竞争相的亚稳程度
Li atomic fraction, x_Li | 候选2 | 化学式/CIF | N_Li / N_total
Density, ρ | 候选3 | CIF派生 / MP | 晶体密度
Volume / atom, V/N_atom | 候选4 | CIF派生 | 晶胞体积 / 总原子数
平均Li–X键长, d̄_Li-X | 候选5 | CIF结构分析 | 所有Li最近邻Li–X距离平均值
Li–X键长标准差, σ_d | 候选6 | CIF结构分析 | Li–X最近邻距离的标准差
Li–X键长范围, Δd | 候选7 | CIF结构分析 | d_max − d_min
Li配位数标准差, σ_CN | 候选8 | CIF结构分析 | 不同Li位点配位数的标准差
平均框架电负性, χ̄_framework | 候选9 | 化学式 + 电负性表 | 非Li骨架元素按原子分数加权平均
平均框架原子半径, r̄_framework | 候选10 | 化学式 + 元素半径表 | 非Li骨架元素按原子分数加权平均
平均原子序数, Z̄ | 候选11 | 化学式 + 周期表 | 全部元素按原子分数加权平均
平均原子质量, M̄ | 候选12 | 化学式 + 原子质量表 | 全部元素按原子分数加权平均
第一Li最低脱出能, E_Li-ext^min | Y | DFT：母相+去Li结构总能 | 取所有不等价Li位点中最低的第一Li脱出能；唯一预测目标